## прайс
КЕРАМАСТРОЙ
№ | Виды и размеры |  | Цена, руб./м кв. с НДС
КЕРАМИЧЕСКАЯ ПЛИТКА (напольная)
Типоразмеры: 300х300х8, 400х400х9
Виды поверхности: не глазурованная, глазурованная.
1.Неглазурованная
1.1 | Шестигранная доборная |  | 142
1.2 | 300х300 мм одноцветная |  | 193
1.3 | 300х300 мм Терракота |  | 204
2.Глазурованная аэрография 300х300х8 мм
2.1 | Пена, Беж |  | 242
3.Глазурованная сериография 300х300х8 мм
3.1 | Ромашки, Нежность, Глория (специальная цена) |  | 168
3.2 | Джайв (специальная цена) |  |  | 171
3.3 | Толедо, Легенда (специальная цена) |  |  | 224
3.4 | Шелест, Флирт, Ника, Памир |  | 270
3.5 | Алтай, Милан, Валентино, Тибет, София, Рим, Судан, Тунис |  | 280
3.6 | Фантазия, Изыск, Игра, Кантри, Кастилия, Паркет, Полонез, Ариадна, Муссон, Египет, Гюрза, Органза, Крэш (ваниль) |  | 384
3.7 | Фонтанка, Бамбук, Ясень, Престиж, Папирус, Палермо, Турия, Арена, Зебра, Саванна, Шанель, Вуаль, Плиссе, Сарабанда, Амаро, Батик, Крэш(шоколад, мята), Крит, Кабрера, Файлака |  | 439
3.8 | Мираж, Каштан |  | 461
3.9 | Крэш (паприка) |  |  | 483
4.Глазурованная сериография 400х400х9 мм
4.1 | Турия (специальная цена) |  | 225
КЕРАМИЧЕСКИЙ ГРАНИТ (для полов и фасадов зданий).
Типоразмеры: 300х300х7, 300х300х8, 400х400х9, 300х600х10, 600х600х10
Виды поверхности: матовый, полированный, рельефный, ступень, преполированный, тонированный, с техническими отверстиями [ТО]
Виды массы: моноколор, соль перец, гранитоподобный.
5.Керамогранит Глазурованный
5.1 | Котильон, Хота, Бурре, Давлури 330х330х9 мм |  | 494
5.2 | Хота Красный 600х600 мм. |  | 516
5.3 | Венге Белый, Венге Чёрный, Бареж, Блюмен 300х600 мм. |  |  | 589
5.4 | Дамаск 300х600 мм. |  |  | 725
5.5 | Венге металик |  |  | 770
6.Керамический гранит 300х300х7 мм
| Технический серый, Технический Горчичный |  |  | 205
7.Керамический гранит 300х300х8 мм
7.1 | Светлый |  |  | 212
7.2 | Серый СП |  |  | 220
7.3 | Песочный, Оливковый |  |  | 230
7.4 | Серо-голубой, Табачный, Желтый, Розовый, Светло-коричневый |  |  | 418
7.5 | Графитовый |  |  | 457
Рельефный
7.6 | Серый, Оливковый |  | 373
Преполированный ректификат
7.7 | Серый, Оливковый |  | 678
8. Керамический гранит 600х600х10 мм по Северо-Западному региону
|  | калибр-ый | ректификат | полиров-ый
8.1 | Пергамент, Серый СП. | 290 | 330 | 473
8.2 | Тонированный | 300 | 340
8.3 | Песочный, Дымка | 310 | 350 | 572
8.4 | Мокко, Тёмная Олива, Тёмно-Серый | 340 | 380 | 627
8.5 | Розовый, Шоколад, Жёлтый | 370 | 410 | 665.5
11.Керамический гранит 600х600х10 мм с техническими отверстиями [ТО] |  | калибр | ректификат | полированный ректификат
11.1 | Пергамент | 730 | 750 | 1485
11.2 | Серый СП | 746 | 766 | 1517
11.3 | Песочный, Дымка МК | 788 | 808 | 1600
11.4 | Мокко МК, Темная олива МК, Темно-серый МК, Фламинго МК | 922 | 942 | 1865
12.Керамический гранит 300х600х10 мм |  |  | ректификат | полированный ректификат
12.1 | Пергамент |  | 440 | 871
12.2 | Серый СП |  | 446 | 883
12.3 | Песочный, Дымка МК |  | 464 | 919
12.4 | Мокко МК, Темная олива МК, Темно-серый МК, Фламинго МК |  | 525 | 1039

## физ мех показ
КЕРАМАСТРОЙ
Физико механические показатели продукции Керамастрой
технические характеристики керамической плитки напольной не глазурованной КОНТАКТ
наименование показателя | еденица измерения | фактические показатели* | ГОСТ
водопоглощение, %, не более | % | 3.5 | 3.5
предел прочности при изгибе | МПа | 30 | 28
износостойкость (по кварцевому песку) не более | г/см.кв | 0.06 | 0.18
морозостойкость | кол. циклов | 50 | 25
химическая стойкость по ГОСТ-27180 | номер раствора | стоек к 1,2,3 раствору | не предусм.
кислотостойкость | % | 98.5 | не предусм.
безыскровость |  | безыскровая | не предусм.
* по результатам испытаний
технические характеристики керамической плитки глазурованной напольной КОНТАКТ
наименование показателя | еденица измерения | фактические показатели* | ГОСТ
водопоглощение, %, не более | % | 3.5 | 3.5
предел прочности при изгибе | МПа | 30 | 28
износостойкость глазури | степень [PEI] | PEI 3 | PEI 1~4
термическая стойкость глазури | °С | 125 30' | 125
морозостойкость | кол. циклов | 200 | 25
nвердость глазури по МООСУ |  | 6 | 5
химическая стойкость по ГОСТ-27180 | номер раствора | стоек к 1,2,3 раствору | не предусм.
безыскровость |  | безыскровая | не предусм.
* по результатам испытаний
технические характеристики керамического гранита КОНТАКТ [толщина до 8,9мм]
наименование показателя | еденица измерения | фактические показатели* | ГОСТ
водопоглощение, %, не более | % | 0.1 | 3.5
предел прочности при изгибе | МПа | 35 | 28
износостойкость (по кварцевому песку) не более | г/см.кв | 0.06 | 0.18
морозостойкость | кол. циклов | 150 | 25
химическая стойкость по ГОСТ-27180 | номер раствора | стоек к 1,2,3 раствору | не предусм.
кислотостойкость | % | 98.5 | не предусм.
безыскровость |  | безыскровая | не предусм.
* по результатам испытаний
технические характеристики керамического гранита КОНТАКТ [толщина более 9мм]
наименование показателя | еденица измерения | фактические показатели* | ГОСТ
водопоглощение, %, не более | % | 0.1 | 3.5
предел прочности при изгибе | МПа | 40 | 28
износостойкость (по кварцевому песку) не более | г/см.кв | 0.06 | 0.18
морозостойкость | кол. циклов | 200 | 25
химическая стойкость по ГОСТ-27180 | номер раствора | стоек к 1,2,3 раствору | не предусм.
кислотостойкость | % | 98.5 | не предусм.
безыскровость |  | безыскровая | не предусм.
* по результатам испытаний
технические характеристики керамического гранита глазурованного КОНТАКТ
наименование показателя | еденица измерения | фактические показатели* | ГОСТ
водопоглощение, %, не более | % | 0.5 | 3.5
предел прочности при изгибе | МПа | 35 | 28
износостойкость глазури | степень [PEI] | PEI 3 | PEI 1~4
термическая стойкость глазури | °С | 125 30' | 125
морозостойкость | кол. циклов | 100 | 25
nвердость глазури по МООСУ |  | 6 | 5
химическая стойкость по ГОСТ-27180 | номер раствора | стоек к 1,2,3 раствору | не предусм.
безыскровость |  | безыскровая | не предусм.
* по результатам испытаний
технические характеристики керамического гранита тонированного КОНТАКТ
наименование показателя | еденица измерения | фактические показатели* | ГОСТ
водопоглощение, %, не более | % | 0.1 | 3.5
предел прочности при изгибе | МПа | 40 | 28
износостойкость глазури | степень [PEI] | PEI 3 | PEI 1~4
термическая стойкость глазури | °С | 125 30' | 125
морозостойкость | кол. циклов | 100 | 25
nвердость глазури по МООСУ |  | 6 | 5
химическая стойкость по ГОСТ-27180 | номер раствора | стоек к 1,2,3 раствору | не предусм.
кислотостойкость | % | 98.5 | не предусм.
безыскровость |  | безыскровая | не предусм.
* по результатам испытаний

## физико мех показ (hidden)
Физико механические показатели продукции ЗАО "КОНТАКТ"
| ГОСТ 6781-2001 | ТУ 5752-23357408-12-05 | керамическая плитка для пола |  | керамический гранит для пола и фасадов
|  |  | не лазурованная | глазурованная | не лазурованная | глазурованная | тонированный
Водопоглощение. | не более 3,5% / 4,5% [глазур.] | не более 0,9% | 3.5 | 4.5 | 0.1
Предел прочности при изгибе. | не менее 28 Мпа / 25 Мпа [толщина св. 9,0мм] | не менее 28 Мпа / 34 Мпа [толщина св. 9,0мм] | 30 | 32-35 | 35 / 40
Износостойкость (по кварцевому песку). | не более 0,18 г/см² | не более 0,18 г/см² | 0.06 |  | 0.06
Износостойкость, степень. | 1~4 PEI [глазур.] | 3~4 PEI [глазур.] |  |  | -
Термическая стойкость глазури. | 125 °С | 125 °С |  | 125 °С 30´ |  | 125 °С 30´ | 125 °С 30´
Морозостойкость | не менее 25 Циклов | 50 / 150 [толщина св. 9,0 мм] Циклов | 50 | 200 | 150 / 200
Твердость глазури по Моосу | не менее 5 | не менее 6 |  | 6
Химическая стойкость | - | стоек к действию раствора №3 ГОСТ 27180 | стоек | стоек | стоек | стоек | стоек
Кислотостойкость | - | 98% | 98.5% | 98.5% | 98.5% | 98.5% | 98.5%
Безыскровость | - | бесыскровая | бесыскровая | бесыскровая | бесыскровая | бесыскровая | бесыскровая

## Лист1 (hidden)
Дальневосточный регион | оптовая поставка |  |  | крупная оптовая поставка |  |  | дилерское соглашение |  |  | дистриб. соглашение
| матовый | ректификат | полированный | матовый | ректификат | полированный | матовый | ректификат | полированный | матовый | ректификат | полированный
| 00 | 01 | 11 | 00 | 01 | 11 | 00 | 01 | 11 | 00 | 01 | 11
Пергамент, серый СП | 305 | 345 | 445 | 285 | 325 | 425 | 250 | 280 | 390 | 210 | 245 | 370
Тонированный | 310 | 350 |  | 290 | 330 |  | 252 | 282 |  | 215 | 240 | -
Песочный, Дымка МК | 310 | 350 | 520 | 290 | 330 | 500 | 255 | 285 | 455 | 215 | 250 | 440
Мокко МК, Темная олива МК, Темно-серый МК | 340 | 380 | 570 | 320 | 360 | 550 | 280 | 310 | 500 | 245 | 280 | 480
Розовый МК, Шоколад МК | 370 | 410 | 605 | 350 | 390 | 585 | 310 | 340 | 540 | 275 | 310 | 520
| 37.5 | 35.15 | 35.15 | 26.67 | 28.7 | 28.7 | 26.67 | 28.7 | 28.7 | 26.67 | 28.7 | 28.7
| 267.5 | 309.85 | 409.85 | 247.5 | 289.85 | 389.85 | 212.5 | 244.85 | 354.85 | 172.5 | 209.85 | 334.85
| 272.5 | 314.85 | -35.15 | 252.5 | 294.85 | -35.15 | 214.5 | 246.85 | -35.15 | 177.5 | 204.85 | #VALUE!
| 272.5 | 314.85 | 484.85 | 252.5 | 294.85 | 464.85 | 217.5 | 249.85 | 419.85 | 177.5 | 214.85 | 404.85
| 302.5 | 344.85 | 534.85 | 282.5 | 324.85 | 514.85 | 242.5 | 274.85 | 464.85 | 207.5 | 244.85 | 444.85
| 332.5 | 374.85 | 569.85 | 312.5 | 354.85 | 549.85 | 272.5 | 304.85 | 504.85 | 237.5 | 274.85 | 484.85
| 90.64 | 84.96 | 84.96
| 358.14 | 394.81 | 494.81 | 338.14 | 374.81 | 474.81 | 303.14 | 329.81 | 439.81 | 263.14 | 294.81 | 419.81
| 363.14 | 399.81 |  | 343.14 | 379.81 |  | 305.14 | 331.81 |  | 268.14 | 289.81
| 363.14 | 399.81 | 569.81 | 343.14 | 379.81 | 549.81 | 308.14 | 334.81 | 504.81 | 268.14 | 299.81 | 489.81
| 393.14 | 429.81 | 619.81 | 373.14 | 409.81 | 599.81 | 333.14 | 359.81 | 549.81 | 298.14 | 329.81 | 529.81
| 423.14 | 459.81 | 654.81 | 403.14 | 439.81 | 634.81 | 363.14 | 389.81 | 589.81 | 328.14 | 359.81 | 569.81
| 360 | 395 | 495 | 338 | 375 | 475 | 303 | 330 | 440 | 263 | 295 | 420
| 364 | 400 |  | 343 | 380 |  | 305 | 332 |  | 268 | 290
| 364 | 400 | 570 | 343 | 380 | 550 | 308 | 335 | 505 | 268 | 300 | 490
| 395 | 430 | 620 | 373 | 410 | 600 | 333 | 360 | 550 | 298 | 330 | 530
| 424 | 460 | 655 | 403 | 440 | 635 | 363 | 390 | 590 | 328 | 360 | 570